## Товары
in_stock | name | price | price_raw | url | вес | вид_фанеры | длина | допуск_по_толщине | индекс_звукоизоляции | каталог | количество_листов_в_упаковке | модуль_упругости_по_главной_оси_длине | обработка_торцов | объём | плотность | площадь_листа_м2 | поверхность | прочность_на_изгиб_по_главной_оси | сорт | состав_древесина | теплопроводность | тип | толщина | фанера_транспортная | формат | ширина
0 | Фанера ламинированная 21мм 2440х1220мм сорт 1/1 сетка | 3945 | 3 945 | https://fanera-osb.ru/fanera/laminirovannaya/21mm-2440x1220mm-sort-1-1-setka/ | 40.6 кг | Ламинированная | 2440 мм | +0,8 -1,0 мм | 23 дБ | Фанера | 19 | 7000 МПа | обработаны краской | 0,063 куб.м. | 650 кг/куб.м. | 2,98 кв.м. | рифленая (сетка) | 25 МПа | Сорт 1/1 сетка | береза | 0.15 Вт/(м⋅К) |  | 21 мм | Да | 2440*1220 мм | 1000 мм
0 | Фанера ламинированная 9мм 2440х1220мм сорт 1/1 гладкая | 2047 | 2 047 | https://fanera-osb.ru/fanera/laminirovannaya/9mm-2440x1220mm-sort-1-1-gladkaya/ | 17.4 кг | Ламинированная | 2440 мм | +0,4 -0,6 мм | 23 дБ | Фанера | 44 | 7000 МПа | обработаны краской | 0,027 куб.м. | 650 кг/куб.м. | 2,98 кв.м. | гладкая | 25 МПа | Сорт 1/1 гладкая | береза | 0.15 Вт/(м⋅К) |  | 9 мм |  | 2440*1220 мм | 1000 мм
0 | Фанера облицованная HPL 21мм 2400х1200мм 2095-Дуб Флагстафф | 11150 | 11 150 | https://fanera-osb.ru/fanera/oblitsovannaya_hpl/21mm-2440x1220mm_2095_dub_flagstaff/ | 41.0 кг | Фанера HPL | 2400 мм |  |  | Фанера |  |  |  | 0,060 куб.м. |  | 2,88 кв.м. |  |  | не указан | береза |  |  | 21 мм |  | 2400*1200 мм | 1200 мм
0 | Фанера ламинированная 15мм 2440х1220мм сорт 1/2 гладкая | 2640 | 2 640 | https://fanera-osb.ru/fanera/laminirovannaya/15mm-2440x1220mm-sort-1-2-gladkaya/ | 29.0 кг | Ламинированная | 2440 мм | +0,6 -0,8 мм | 23 дБ | Фанера | 26 | 7000 МПа | обработаны краской | 0,045 куб.м. | 650 кг/куб.м. | 2,98 кв.м. | гладкая | 25 МПа | Сорт 1/2 гладкая | береза | 0.15 Вт/(м⋅К) |  | 15 мм |  | 2440*1220 мм | 1000 мм
0 | Фанера облицованная HPL 18мм 2400*1200мм 1023-Желтый | 11300 | 11 300 | https://fanera-osb.ru/fanera/oblitsovannaya_hpl/18mm-2440x1220mm_1023_zheltyy/ | 37.0 кг | Фанера HPL | 2400 мм |  |  | Фанера |  |  |  | 0,052 куб.м. |  | 2,88 кв.м. |  |  | не указан | береза |  |  | 18 мм |  | 2400*1200 мм | 1200 мм
0 | Фанера ламинированная 21мм 2440х1220мм сорт 1/1 гладкая | 3125 | 3 125 | https://fanera-osb.ru/fanera/laminirovannaya/21mm-2440x1220mm-sort-1-1-gladkaya/ | 40.6 кг | Ламинированная | 2440 мм | +0,8 -1,0 мм | 23 дБ | Фанера | 19 | 7000 МПа | обработаны краской | 0,063 куб.м. | 650 кг/куб.м. | 2,98 кв.м. | гладкая | 25 МПа | Сорт 1/1 гладкая | береза | 0.15 Вт/(м⋅К) |  | 21 мм |  | 2440*1220 мм | 1000 мм
0 | Фанера ламинированная 18мм 2500х1250мм сорт 1/1 сетка | 3550 | 3 550 | https://fanera-osb.ru/fanera/laminirovannaya/18mm-2500x1250mm-sort-1-1-setka/ | 41.6 кг | Ламинированная | 2500 мм | +0,7 -0,9 мм | 23 дБ | Фанера | 22 | 7000 МПа | обработаны краской | 0,056 куб.м. | 650 кг/куб.м. | 3,13 кв.м. | рифленая (сетка) | 25 МПа | Сорт 1/1 сетка | береза | 0.15 Вт/(м⋅К) |  | 18 мм | Да | 2500*1250 мм | 1000 мм
0 | Фанера ламинированная 21мм 2500х1250мм сорт 1/1 гладкая | 3940 | 3 940 | https://fanera-osb.ru/fanera/laminirovannaya/21mm-2500x1250mm-sort-1-1-gladkaya/ | 42.7 кг | Ламинированная | 2500 мм | +0,8 -1,0 мм | 23 дБ | Фанера | 19 | 7000 МПа | обработаны краской | 0,066 куб.м. | 650 кг/куб.м. | 3,13 кв.м. | гладкая | 25 МПа | Сорт 1/1 гладкая | береза | 0.15 Вт/(м⋅К) |  | 21 мм |  | 2500*1250 мм | 1000 мм
0 | Фанера облицованная HPL 6мм 2400х1200мм 1026-Желтый | 10000 | 10 000 | https://fanera-osb.ru/fanera/oblitsovannaya_hpl/6mm-2440x1220mm_1026_zheltyy/ | 14.0 кг | Фанера HPL | 2400 мм |  |  | Фанера |  |  |  | 0,017 куб.м. |  | 2,88 кв.м. |  |  | не указан | береза |  |  | 6 мм |  | 2400*1200 мм | 1200 мм
0 | Фанера облицованная HPL 18мм 2400х1200мм 1014-Серый | 10550 | 10 550 | https://fanera-osb.ru/fanera/oblitsovannaya_hpl/18mm-2440x1220mm_2440kh1220mm_1014_seryy/ | 34.0 кг | Фанера HPL | 2400 мм |  |  | Фанера |  |  |  | 0,052 куб.м. |  | 2,88 кв.м. |  |  | не указан | береза |  |  | 18 мм |  | 2400*1200 мм | 1200 мм
0 | Фанера облицованная HPL 12мм 2400*1200мм 1021-Мокко | 10700 | 10 700 | https://fanera-osb.ru/fanera/oblitsovannaya_hpl/12mm-2440x1220mm_1021_mokko/ | 25.0 кг | Фанера HPL | 2400 мм |  |  | Фанера |  |  |  | 0,035 куб.м. |  | 2,88 кв.м. |  |  | не указан | береза |  |  | 12 мм |  | 2400*1200 мм | 1200 мм
0 | Фанера ламинированная 21мм 3000х1500мм сорт 1/1 сетка | 6461 | 6 461 | https://fanera-osb.ru/fanera/laminirovannaya/21mm-3000x1500mm-sort-1-1-setka/ | 61.4 кг | Ламинированная | 3000 мм | +0,8 -1,0 мм | 23 дБ | Фанера | 19 | 7000 МПа | обработаны краской | 0,095 куб.м. | 650 кг/куб.м. | 4,50 кв.м. | рифленая (сетка) | 25 МПа | Сорт 1/1 сетка | береза | 0.15 Вт/(м⋅К) |  | 21 мм | Да | 3000*1500 мм | 1500 мм
0 | Фанера облицованная HPL 09мм 2400*1200мм 1026-Желтый | 10300 | 10 300 | https://fanera-osb.ru/fanera/oblitsovannaya_hpl/9mm-2440x1220mm_1026_zheltyy/ | 18.0 кг | Фанера HPL | 2400 мм |  |  | Фанера |  |  |  | 0,026 куб.м. |  | 2,88 кв.м. |  |  | не указан | береза |  |  | 9 мм |  | 2400*1200 мм | 1200 мм
0 | Фанера облицованная HPL 21мм 2400х1200мм 1014-Серый | 11150 | 11 150 | https://fanera-osb.ru/fanera/oblitsovannaya_hpl/21mm-2440x1220mm_1014_seryy/ | 39.0 кг | Фанера HPL | 2400 мм |  |  | Фанера |  |  |  | 0,060 куб.м. |  | 2,88 кв.м. |  |  | не указан | береза |  |  | 21 мм |  | 2400*1200 мм | 1200 мм
0 | Фанера облицованная HPL 6мм 2400х1200мм 2095-Дуб Флагстафф | 10000 | 10 000 | https://fanera-osb.ru/fanera/oblitsovannaya_hpl/6mm-2440x1220mm_2095_dub_flagstaff/ | 14.0 кг | Фанера HPL | 2400 мм |  |  | Фанера |  |  |  | 0,017 куб.м. |  | 2,88 кв.м. |  |  | не указан | береза |  |  | 6 мм |  | 2400*1200 мм | 1200 мм
0 | Фанера ламинированная 15мм 2440х1220мм сорт 1/1 гладкая | 2870 | 2 870 | https://fanera-osb.ru/fanera/laminirovannaya/15mm-2440x1220mm-sort-1-1-gladkaya/ | 29.0 кг | Ламинированная | 2440 мм | +0,6 -0,8 мм | 23 дБ | Фанера | 26 | 7000 МПа | обработаны краской | 0,045 куб.м. | 650 кг/куб.м. | 2,98 кв.м. | гладкая | 25 МПа | Сорт 1/1 гладкая | береза | 0.15 Вт/(м⋅К) |  | 15 мм |  | 2440*1220 мм | 1000 мм
0 | Фанера ламинированная 24мм 2440х1220мм сорт 1/2 сетка | 4884 | 4 884 | https://fanera-osb.ru/fanera/laminirovannaya/24mm-2440x1220mm-sort-1-2-setka/ | 46.4 кг | Ламинированная | 2440 мм | +0,9 -1,1 мм | 23 дБ | Фанера | 16 | 7000 МПа | обработаны краской | 0,071 куб.м. | 650 кг/куб.м. | 2,98 кв.м. | рифленая (сетка) | 25 МПа | Сорт 1/2 сетка | береза | 0.15 Вт/(м⋅К) |  | 24 мм | Да | 2440*1220 мм | 1000 мм
0 | Фанера ламинированная 24мм 2440х1220мм сорт 1/1 сетка | 4884 | 4 884 | https://fanera-osb.ru/fanera/laminirovannaya/24mm-2440x1220mm-sort-1-1-setka/ | 46.4 кг | Ламинированная | 2440 мм | +0,9 -1,1 мм | 23 дБ | Фанера | 16 | 7000 МПа | обработаны краской | 0,071 куб.м. | 650 кг/куб.м. | 2,98 кв.м. | рифленая (сетка) | 25 МПа | Сорт 1/1 сетка | береза | 0.15 Вт/(м⋅К) |  | 24 мм | Да | 2440*1220 мм | 1220 мм
0 | Фанера облицованная HPL 6мм 2400х1200мм 1018-Белый супер | 9000 | 9 000 | https://fanera-osb.ru/fanera/oblitsovannaya_hpl/6mm-2440x1220mm_1018_belyy_super/ | 14.0 кг | Фанера HPL | 2400 мм |  |  | Фанера |  |  |  | 0,017 куб.м. |  | 2,88 кв.м. |  |  | не указан | береза |  |  | 6 мм |  | 2400*1200 мм | 1200 мм
0 | Фанера облицованная HPL 15мм 2400х1200мм 1014-Серый | 9950 | 9 950 | https://fanera-osb.ru/fanera/oblitsovannaya_hpl/15mm-2440x1220mm_1014_seryy/ | 28.0 кг | Фанера HPL | 2400 мм |  |  | Фанера |  |  |  | 0,043 куб.м. |  | 2,88 кв.м. |  |  | не указан | береза |  |  | 15 мм |  | 2400*1200 мм | 1200 мм
0 | Фанера облицованная HPL 9мм 2400х1200мм 1014-Серый | 9550 | 9 550 | https://fanera-osb.ru/fanera/oblitsovannaya_hpl/9mm-2440x1220mm_1014_seryy/ | 16.0 кг | Фанера HPL | 2400 мм |  |  | Фанера |  |  |  | 0,026 куб.м. |  | 2,88 кв.м. |  |  | не указан | береза |  |  | 9 мм |  | 2400*1200 мм | 1200 мм
0 | Фанера ламинированная 15мм 2440х1220мм сорт 1/2 сетка | 3165 | 3 165 | https://fanera-osb.ru/fanera/laminirovannaya/15mm-2440x1220mm-sort-1-2-setka/ | 29.0 кг | Ламинированная | 2440 мм | +0,6 -0,8 мм | 23 дБ | Фанера | 26 | 7000 МПа | обработаны краской | 0,045 куб.м. | 650 кг/куб.м. | 2,98 кв.м. | рифленая (сетка) | 25 МПа | Сорт 1/2 сетка | береза | 0.15 Вт/(м⋅К) |  | 15 мм | Да | 2440*1220 мм | 1000 мм
0 | Фанера ламинированная 21мм 2440х1220мм сорт 1/2 сетка | 4109 | 4 109 | https://fanera-osb.ru/fanera/laminirovannaya/21mm-2440x1220mm-sort-1-2-setka/ | 40.6 кг | Ламинированная | 2440 мм | +0,8 -1,0 мм | 23 дБ | Фанера | 19 | 7000 МПа | обработаны краской | 0,063 куб.м. | 650 кг/куб.м. | 2,98 кв.м. | рифленая (сетка) | 25 МПа | Сорт 1/2 сетка | береза | 0.15 Вт/(м⋅К) |  | 21 мм | Да | 2440*1220 мм | 1220 мм
0 | Фанера облицованная HPL 18мм 2400*1200мм 1029-Манго | 11300 | 11 300 | https://fanera-osb.ru/fanera/oblitsovannaya_hpl/18mm-2440x1220mm_1029_mango/ | 37.0 кг | Фанера HPL | 2400 мм |  |  | Фанера |  |  |  | 0,052 куб.м. |  | 2,88 кв.м. |  |  | не указан | береза |  |  | 18 мм |  | 2400*1200 мм | 1200 мм
0 | Фанера ламинированная 12мм 3000х1500мм сорт 1/1 сетка | 4481 | 4 481 | https://fanera-osb.ru/fanera/laminirovannaya/12mm-3000x1500mm-sort-1-1-setka/ | 35.1 кг | Ламинированная | 3000 мм | +0,5 -0,7 мм | 23 дБ | Фанера | 33 | 7000 МПа | обработаны краской | 0,054 куб.м. | 650 кг/куб.м. | 4,50 кв.м. | рифленая (сетка) | 25 МПа | Сорт 1/1 сетка | береза | 0.15 Вт/(м⋅К) |  | 12 мм | Да | 3000*1500 мм | 1500 мм
0 | Фанера облицованная HPL 12мм 2400*1200мм 1019-Лайм | 10700 | 10 700 | https://fanera-osb.ru/fanera/oblitsovannaya_hpl/12mm-2440x1220mm_1019_laym/ | 25.0 кг | Фанера HPL | 2400 мм |  |  | Фанера |  |  |  | 0,035 куб.м. |  | 2,88 кв.м. |  |  | не указан | береза |  |  | 12 мм |  | 2400*1200 мм | 1200 мм
0 | Фанера ламинированная 18мм 2440х1220мм сорт 1/2 гладкая | 2470 | 2 470 | https://fanera-osb.ru/fanera/laminirovannaya/18mm-2440x1220mm-sort-1-2-gladkaya/ | 34.0 кг | Ламинированная | 2440 мм | +0,7 -0,9 мм | 23 дБ | Фанера | 22 | 7000 МПа | обработаны краской | 0,054 куб.м. | 650 кг/куб.м. | 2,98 кв.м. | гладкая | 25 МПа | Сорт 1/2 гладкая | береза | 0.15 Вт/(м⋅К) |  | 18 мм |  | 2440*1220 мм | 1000 мм
0 | Фанера ламинированная 18мм 2440х1220мм сорт 1/3 гладкая | 2843 | 2 843 | https://fanera-osb.ru/fanera/laminirovannaya/18mm-2440x1220mm-sort-1-3-gladkaya/ | 34.0 кг | Ламинированная | 2440 мм | +0,7 -0,9 мм | 23 дБ | Фанера | 22 | 7000 МПа | обработаны краской | 0,054 куб.м. | 650 кг/куб.м. | 2,98 кв.м. | гладкая | 25 МПа | Сорт 1/3 гладкая | береза | 0.15 Вт/(м⋅К) |  | 18 мм |  | 2440*1220 мм | 1000 мм
0 | Фанера облицованная HPL 15мм 2400*1200мм 1018-Белый Супер | 9950 | 9 950 | https://fanera-osb.ru/fanera/oblitsovannaya_hpl/15mm-2440x1220mm_1018_belyy_super/ | 31.0 кг | Фанера HPL | 2400 мм |  |  | Фанера |  |  |  | 0,043 куб.м. |  | 2,88 кв.м. |  |  | не указан | береза |  |  | 15 мм |  | 2400*1200 мм | 1200 мм
0 | Фанера облицованная HPL 6мм 2400х1200мм 1021-Мокко | 10000 | 10 000 | https://fanera-osb.ru/fanera/oblitsovannaya_hpl/6mm-2440x1220mm_1021_mokko/ | 14.0 кг | Фанера HPL | 2400 мм |  |  | Фанера |  |  |  | 0,017 куб.м. |  | 2,88 кв.м. |  |  | не указан | береза |  |  | 6 мм |  | 2400*1200 мм | 1200 мм
0 | Древесно-волокнистая плита 2,2мм 2140х1220мм | 170 | 170 | https://fanera-osb.ru/dvp-orgalit/2mm-2140x1220mm/ | 4.0 кг |  | 2140 мм | +0,3 - 0,3 мм |  | Фанера | 220 |  | не обработаны | 0,006 куб.м. | 750 кг/куб.м. | 2,61 кв.м. |  |  |  | лиственные и хвойные породы |  | ДВП | 2,2 мм |  | 2140*1220 мм | 1000 мм
0 | Фанера ламинированная 9мм 2440х1220мм сорт 1/1 сетка | 2239 | 2 239 | https://fanera-osb.ru/fanera/laminirovannaya/9mm-2440x1220mm-sort-1-1-setka/ | 17.4 кг | Ламинированная | 2440 мм | +0,4 -0,6 мм | 23 дБ | Фанера | 44 | 7000 МПа | обработаны краской | 0,027 куб.м. | 650 кг/куб.м. | 2,98 кв.м. | рифленая (сетка) | 25 МПа | Сорт 1/1 сетка | береза | 0.15 Вт/(м⋅К) |  | 9 мм | Да | 2440*1220 мм | 1000 мм
0 | Фанера облицованная HPL 09мм 2400*1200мм 1021-Мокко | 10300 | 10 300 | https://fanera-osb.ru/fanera/oblitsovannaya_hpl/9mm-2440x1220mm_1021_mokko/ | 18.0 кг | Фанера HPL | 2400 мм |  |  | Фанера |  |  |  | 0,026 куб.м. |  | 2,88 кв.м. |  |  | не указан | береза |  |  | 9 мм |  | 2400*1200 мм | 1200 мм
0 | Фанера облицованная HPL 12мм 2400*1200мм 1018-Белый Супер | 9950 | 9 950 | https://fanera-osb.ru/fanera/oblitsovannaya_hpl/12mm-2440x1220mm_1018_belyy_super/ | 25.0 кг | Фанера HPL | 2400 мм |  |  | Фанера |  |  |  | 0,035 куб.м. |  | 2,88 кв.м. |  |  | не указан | береза |  |  | 12 мм |  | 2400*1200 мм | 1200 мм
0 | Фанера ламинированная 15мм 2440х1220мм сорт 1/1 сетка | 3039 | 3 039 | https://fanera-osb.ru/fanera/laminirovannaya/15mm-2440x1220mm-sort-1-1-setka/ | 29.0 кг | Ламинированная | 2440 мм | +0,6 -0,8 мм | 23 дБ | Фанера | 26 | 7000 МПа | обработаны краской | 0,045 куб.м. | 650 кг/куб.м. | 2,98 кв.м. | рифленая (сетка) | 25 МПа | Сорт 1/1 сетка | береза | 0.15 Вт/(м⋅К) |  | 15 мм | Да | 2440*1220 мм | 1000 мм
0 | Фанера облицованная HPL 12мм 2400х1200мм 2095-Дуб Флагстафф | 9950 | 9 950 | https://fanera-osb.ru/fanera/oblitsovannaya_hpl/12mm-2440x1220mm_2095_dub_flagstaff/ | 24.0 кг | Фанера HPL | 2400 мм |  |  | Фанера |  |  |  | 0,035 куб.м. |  | 2,88 кв.м. |  |  | не указан | береза |  |  | 12 мм |  | 2400*1200 мм | 1200 мм
0 | Фанера облицованная HPL 18мм 2400*1200мм 1019-Лайм | 11300 | 11 300 | https://fanera-osb.ru/fanera/oblitsovannaya_hpl/18mm-2440x1220mm_1019_laym/ | 37.0 кг | Фанера HPL | 2400 мм |  |  | Фанера |  |  |  | 0,052 куб.м. |  | 2,88 кв.м. |  |  | не указан | береза |  |  | 18 мм |  | 2400*1200 мм | 1200 мм
0 | Фанера облицованная HPL 18мм 2400х1200мм 2095-Дуб Флагстафф | 10550 | 10 550 | https://fanera-osb.ru/fanera/oblitsovannaya_hpl/18mm-2440x1220mm_2095_dub_flagstaff/ | 37.0 кг | Фанера HPL | 2400 мм |  |  | Фанера |  |  |  | 0,052 куб.м. |  | 2,88 кв.м. |  |  | не указан | береза |  |  | 18 мм |  | 2400*1200 мм | 1200 мм
0 | Фанера ламинированная 21мм 2440х1220мм сорт 1/2 гладкая | 2880 | 2 880 | https://fanera-osb.ru/fanera/laminirovannaya/21mm-2440x1220mm-sort-1-2-gladkaya/ | 40.6 кг | Ламинированная | 2440 мм | +0,8 -1,0 мм | 23 дБ | Фанера | 19 | 7000 МПа | обработаны краской | 0,063 куб.м. | 650 кг/куб.м. | 2,98 кв.м. | гладкая | 25 МПа | Сорт 1/2 гладкая | береза | 0.15 Вт/(м⋅К) |  | 21 мм |  | 2440*1220 мм | 1220 мм
0 | Фанера ламинированная 18мм 2440х1220мм сорт 1/1 сетка | 3381 | 3 381 | https://fanera-osb.ru/fanera/laminirovannaya/18mm-2440x1220mm-sort-1-1-setka/ | 34.0 кг | Ламинированная | 2440 мм | +0,7 -0,9 мм | 23 дБ | Фанера | 22 | 7000 МПа | обработаны краской | 0,054 куб.м. | 650 кг/куб.м. | 2,98 кв.м. | рифленая (сетка) | 25 МПа | Сорт 1/1 сетка | береза | 0.15 Вт/(м⋅К) |  | 18 мм | Да | 2440*1220 мм | 1000 мм
0 | Фанера ламинированная 21мм 2500х1250мм сорт 1/1 сетка | 4141 | 4 141 | https://fanera-osb.ru/fanera/laminirovannaya/21mm-2500x1250mm-sort-1-1-setka/ | 42.7 кг | Ламинированная | 2500 мм | +0,8 -1,0 мм | 23 дБ | Фанера | 19 | 7000 МПа | обработаны краской | 0,066 куб.м. | 650 кг/куб.м. | 3,13 кв.м. | рифленая (сетка) | 25 МПа | Сорт 1/1 сетка | береза | 0.15 Вт/(м⋅К) |  | 21 мм | Да | 2500*1250 мм | 1000 мм
0 | Фанера ламинированная 9мм 2440х1220мм сорт 1/2 гладкая | 2314 | 2 314 | https://fanera-osb.ru/fanera/laminirovannaya/9mm-2440x1220mm-sort-1-2-gladkaya/ | 17.4 кг | Ламинированная | 2440 мм | +0,4 -0,6 мм | 23 дБ | Фанера | 44 | 7000 МПа | обработаны краской | 0,027 куб.м. | 650 кг/куб.м. | 2,98 кв.м. | гладкая | 25 МПа | Сорт 1/2 гладкая | береза | 0.15 Вт/(м⋅К) |  | 9 мм |  | 2440*1220 мм | 1000 мм
0 | Фанера ламинированная 6мм 2440х1220мм сорт 1/2 гладкая | 1600 | 1 600 | https://fanera-osb.ru/fanera/laminirovannaya/6mm-2440x1220mm-sort-1-2-gladkaya/ | 11.6 кг | Ламинированная | 2440 мм | +0,4 -0,5 мм | 23 дБ | Фанера | 62 | 7000 МПа | обработаны краской | 0,018 куб.м. | 650 кг/куб.м. | 2,98 кв.м. | гладкая | 25 МПа | Сорт 1/2 гладкая | береза | 0.15 Вт/(м⋅К) |  | 6 мм |  | 2440*1220 мм | 1000 мм
0 | Фанера ламинированная 9мм 3000х1500мм сорт 1/1 сетка | 3200 | 3 200 | https://fanera-osb.ru/fanera/laminirovannaya/9mm-3000x1500mm-sort-1-1-setka.htm/ | 26.3 кг | Ламинированная | 3000 мм | +0,4 -0,6 мм | 23 дБ | Фанера | 44 | 7000 МПа | обработаны краской | 0,041 куб.м. | 650 кг/куб.м. | 4,50 кв.м. | рифленая (сетка) | 25 МПа | Сорт 1/1 сетка | береза | 0.15 Вт/(м⋅К) |  | 9 мм | Да | 3000*1500 мм | 1000 мм
0 | Фанера ламинированная 15мм 3000х1500мм сорт 1/1 гладкая | 4669 | 4 669 | https://fanera-osb.ru/fanera/laminirovannaya/15mm-3000x1500mm-sort-1-1-gladkaya/ | 42.9 кг | Ламинированная | 3000 мм | +0,6 -0,8 мм | 23 дБ | Фанера | 26 | 7000 МПа | обработаны краской | 0,068 куб.м. | 650 кг/куб.м. | 4,50 кв.м. | гладкая | 25 МПа | Сорт 1/1 гладкая | береза | 0.15 Вт/(м⋅К) |  | 15 мм |  | 3000*1500 мм | 1000 мм
0 | Фанера облицованная HPL 6мм 2400х1200мм 1015-Черный | 9000 | 9 000 | https://fanera-osb.ru/fanera/oblitsovannaya_hpl/6mm-2440x1220mm_1015_chernyy/ | 14.0 кг | Фанера HPL | 2400 мм |  |  | Фанера |  |  |  | 0,017 куб.м. |  | 2,88 кв.м. |  |  | не указан | береза |  |  | 6 мм |  | 2400*1200 мм | 1200 мм
0 | Фанера ламинированная 21мм 3000х1500мм сорт 1/1 гладкая | 5552 | 5 552 | https://fanera-osb.ru/fanera/laminirovannaya/21mm-3000x1500mm-sort-1-1-gladkaya/ | 61.4 кг | Ламинированная | 3000 мм | +0,8 -1,0 мм | 23 дБ | Фанера | 19 | 7000 МПа | обработаны краской | 0,095 куб.м. | 650 кг/куб.м. | 4,50 кв.м. | гладкая | 25 МПа | Сорт 1/1 гладкая | береза | 0.15 Вт/(м⋅К) |  | 21 мм |  | 3000*1500 мм | 1500 мм
0 | Фанера облицованная HPL 15мм 2400х1200мм 1015-Черный | 9950 | 9 950 | https://fanera-osb.ru/fanera/oblitsovannaya_hpl/15mm-2440x1220mm_1015_chernyy/ | 28.0 кг | Фанера HPL | 2400 мм |  |  | Фанера |  |  |  | 0,043 куб.м. |  | 2,88 кв.м. |  |  | не указан | береза |  |  | 15 мм |  | 2400*1200 мм | 1200 мм
0 | Фанера облицованная HPL 09мм 2400*1200мм 1019-Лайм | 10300 | 10 300 | https://fanera-osb.ru/fanera/oblitsovannaya_hpl/9mm-2440x1220mm_1019_laym/ | 18.0 кг | Фанера HPL | 2400 мм |  |  | Фанера |  |  |  | 0,026 куб.м. |  | 2,88 кв.м. |  |  | не указан | береза |  |  | 9 мм |  | 2400*1200 мм | 1200 мм
0 | Фанера ламинированная 18мм 3000х1500мм сорт 1/1 гладкая | 4500 | 4 500 | https://fanera-osb.ru/fanera/laminirovannaya/18mm-3000x1500mm-sort-1-1-gladkaya/ | 59.9 кг | Ламинированная | 3000 мм | +0,7 -0,9 мм | 23 дБ | Фанера | 22 | 7000 МПа | обработаны краской | 0,081 куб.м. | 650 кг/куб.м. | 4,50 кв.м. | гладкая | 25 МПа | Сорт 1/1 гладкая | береза | 0.15 Вт/(м⋅К) |  | 18 мм |  | 3000*1500 мм | 1500 мм
0 | Фанера ламинированная 27мм 3000х1500мм сорт 1/1 сетка | 9133 | 9 133 | https://fanera-osb.ru/fanera/laminirovannaya/27mm-3000x1500mm-sort-1-1-setka/ | 79.0 кг | Ламинированная | 3000 мм | +1,0 -1,2 мм | 23 дБ | Фанера | 14 | 7000 МПа | обработаны краской | 0,122 куб.м. | 650 кг/куб.м. | 4,50 кв.м. | рифленая (сетка) | 25 МПа | Сорт 1/1 сетка | береза | 0.15 Вт/(м⋅К) |  | 27 мм | Да | 3000*1500 мм | 1500 мм
0 | Фанера облицованная HPL 15мм 2400х1200мм 2095-Дуб Флагстафф | 9950 | 9 950 | https://fanera-osb.ru/fanera/oblitsovannaya_hpl/15mm-2440x1220mm_2095_dub_flagstaff/ | 30.0 кг | Фанера HPL | 2400 мм |  |  | Фанера |  |  |  | 0,043 куб.м. |  | 2,88 кв.м. |  |  | не указан | береза |  |  | 15 мм |  | 2400*1200 мм | 1200 мм
0 | Фанера облицованная HPL 12мм 2400х1200мм 1015-Черный | 9950 | 9 950 | https://fanera-osb.ru/fanera/oblitsovannaya_hpl/12mm-2440x1220mm_1015_chernyy/ | 23.0 кг | Фанера HPL | 2400 мм |  |  | Фанера |  |  |  | 0,035 куб.м. |  | 2,88 кв.м. |  |  | не указан | береза |  |  | 12 мм |  | 2400*1200 мм | 1200 мм
0 | Фанера облицованная HPL 21мм 2400*1200мм 1021-Мокко | 11900 | 11 900 | https://fanera-osb.ru/fanera/oblitsovannaya_hpl/21mm-2440x1220mm_1021_mokko/ | 41.0 кг | Фанера HPL | 2400 мм |  |  | Фанера |  |  |  | 0,060 куб.м. |  | 2,88 кв.м. |  |  | не указан | береза |  |  | 21 мм |  | 2400*1200 мм | 1200 мм
0 | Фанера облицованная HPL 6мм 2400х1200мм 1029-Манго | 10000 | 10 000 | https://fanera-osb.ru/fanera/oblitsovannaya_hpl/6mm-2440x1220mm_1029_mango/ | 14.0 кг | Фанера HPL | 2400 мм |  |  | Фанера |  |  |  | 0,017 куб.м. |  | 2,88 кв.м. |  |  | не указан | береза |  |  | 6 мм |  | 2400*1200 мм | 1200 мм
0 | Фанера ламинированная 9мм 3000х1500мм сорт 1/1 гладкая | 3480 | 3 480 | https://fanera-osb.ru/fanera/laminirovannaya/9mm-3000x1500mm-sort-1-1-gladkaya.htm/ | 26.3 кг | Ламинированная | 3000 мм | +0,4 -0,6 мм | 23 дБ | Фанера | 44 | 7000 МПа | обработаны краской | 0,041 куб.м. | 650 кг/куб.м. | 4,50 кв.м. | гладкая | 25 МПа | Сорт 1/1 гладкая | береза | 0.15 Вт/(м⋅К) |  | 9 мм |  | 3000*1500 мм | 1500 мм
0 | Фанера ламинированная 12мм 2440х1220мм сорт 1/1 гладкая | 2522 | 2 522 | https://fanera-osb.ru/fanera/laminirovannaya/12mm-2440x1220mm-sort-1-1-gladkaya/ | 23.2 кг | Ламинированная | 2440 мм | +0,5 -0,7 мм | 23 дБ | Фанера | 33 | 7000 МПа | обработаны краской | 0,036 куб.м. | 650 кг/куб.м. | 2,98 кв.м. | гладкая | 25 МПа | Сорт 1/1 гладкая | береза | 0.15 Вт/(м⋅К) |  | 12 мм |  | 2440*1220 мм | 1000 мм
0 | Фанера облицованная HPL 6мм 2400х1200мм 1014-Серый | 9000 | 9 000 | https://fanera-osb.ru/fanera/oblitsovannaya_hpl/6mm-2440x1220mm_1014_seryy/ | 14.0 кг | Фанера HPL | 2400 мм |  |  | Фанера |  |  |  | 0,017 куб.м. |  | 2,88 кв.м. |  |  | не указан | береза |  |  | 6 мм |  | 2400*1200 мм | 1200 мм
0 | Фанера облицованная HPL 21мм 2400*1200мм 1029-Манго | 11900 | 11 900 | https://fanera-osb.ru/fanera/oblitsovannaya_hpl/21mm-2440x1220mm_1029_mango/ | 41.0 кг | Фанера HPL | 2400 мм |  |  | Фанера |  |  |  | 0,060 куб.м. |  | 2,88 кв.м. |  |  | не указан | береза |  |  | 21 мм |  | 2400*1200 мм | 1200 мм
0 | Фанера ламинированная 18мм 2440х1220мм сорт 1/2 сетка | 3522 | 3 522 | https://fanera-osb.ru/fanera/laminirovannaya/18mm-2440x1220mm-sort-1-2-setka/ | 34.0 кг | Ламинированная | 2440 мм | +0,7 -0,9 мм | 23 дБ | Фанера | 22 | 7000 МПа | обработаны краской | 0,054 куб.м. | 650 кг/куб.м. | 2,98 кв.м. | рифленая (сетка) | 25 МПа | Сорт 1/2 сетка | береза | 0.15 Вт/(м⋅К) |  | 18 мм | Да | 2440*1220 мм | 1220 мм
0 | Фанера ламинированная 27мм 2440х1220мм сорт 1/1 сетка | 5494 | 5 494 | https://fanera-osb.ru/fanera/laminirovannaya/27mm-2440x1220mm-sort-1-1-setka/ | 52.2 кг | Ламинированная | 2440 мм | +1,0 -1,2 мм | 23 дБ | Фанера | 14 | 7000 МПа | обработаны краской | 0,080 куб.м. | 650 кг/куб.м. | 2,98 кв.м. | рифленая (сетка) | 25 МПа | Сорт 1/1 сетка | береза | 0.15 Вт/(м⋅К) |  | 27 мм | Да | 2440*1220 мм | 1220 мм
0 | Фанера облицованная HPL 21мм 2400*1200мм 1019-Лайм | 11900 | 11 900 | https://fanera-osb.ru/fanera/oblitsovannaya_hpl/21mm-2440x1220mm_1019_laym/ | 41.0 кг | Фанера HPL | 2400 мм |  |  | Фанера |  |  |  | 0,060 куб.м. |  | 2,88 кв.м. |  |  | не указан | береза |  |  | 21 мм |  | 2400*1200 мм | 1200 мм
0 | Фанера ламинированная 12мм 3000х1500мм сорт 1/1 гладкая | 4105 | 4 105 | https://fanera-osb.ru/fanera/laminirovannaya/12mm-3000x1500mm-sort-1-1-gladkaya/ | 35.1 кг | Ламинированная | 3000 мм | +0,5 -0,7 мм | 23 дБ | Фанера | 33 | 7000 МПа | обработаны краской | 0,054 куб.м. | 650 кг/куб.м. | 4,50 кв.м. | гладкая | 25 МПа | Сорт 1/1 гладкая | береза | 0.15 Вт/(м⋅К) |  | 12 мм |  | 3000*1500 мм | 1500 мм
0 | Фанера ламинированная 18мм 2500х1250мм сорт 1/1 гладкая | 3378 | 3 378 | https://fanera-osb.ru/fanera/laminirovannaya/18mm-2500x1250mm-sort-1-1-gladkaya/ | 41.6 кг | Ламинированная | 2500 мм | +0,7 -0,9 мм | 23 дБ | Фанера | 22 | 7000 МПа | обработаны краской | 0,056 куб.м. | 650 кг/куб.м. | 3,13 кв.м. | гладкая | 25 МПа | Сорт 1/1 гладкая | береза | 0.15 Вт/(м⋅К) |  | 18 мм |  | 2500*1250 мм | 1000 мм
0 | Фанера облицованная HPL 09мм 2400*1200мм 1029-Манго | 10300 | 10 300 | https://fanera-osb.ru/fanera/oblitsovannaya_hpl/9mm-2440x1220mm_1029_mango/ | 18.0 кг | Фанера HPL | 2400 мм |  |  | Фанера |  |  |  | 0,026 куб.м. |  | 2,88 кв.м. |  |  | не указан | береза |  |  | 9 мм |  | 2400*1200 мм | 1200 мм
0 | Фанера облицованная HPL 6мм 2400х1200мм 1019-Лайм | 10000 | 10 000 | https://fanera-osb.ru/fanera/oblitsovannaya_hpl/6mm-2440x1220mm_1019_laym/ | 14.0 кг | Фанера HPL | 2400 мм |  |  | Фанера |  |  |  | 0,017 куб.м. |  | 2,88 кв.м. |  |  | не указан | береза |  |  | 6 мм |  | 2400*1200 мм | 1200 мм
0 | Фанера облицованная HPL 21мм 2400*1200мм 1026-Желтый | 11900 | 11 900 | https://fanera-osb.ru/fanera/oblitsovannaya_hpl/21mm-2440x1220mm_1026_zheltyy/ | 41.0 кг | Фанера HPL | 2400 мм |  |  | Фанера |  |  |  | 0,060 куб.м. |  | 2,88 кв.м. |  |  | не указан | береза |  |  | 21 мм |  | 2400*1200 мм | 1200 мм
0 | Фанера облицованная HPL 09мм 2400*1200мм 1018-Белый Супер | 9550 | 9 550 | https://fanera-osb.ru/fanera/oblitsovannaya_hpl/9mm-2440x1220mm_1018_belyy_super/ | 18.0 кг | Фанера HPL | 2400 мм |  |  | Фанера |  |  |  | 0,026 куб.м. |  | 2,88 кв.м. |  |  | не указан | береза |  |  | 9 мм |  | 2400*1200 мм | 1200 мм
0 | Фанера ламинированная 9мм 2500х1250мм сорт 1/1 сетка | 2351 | 2 351 | https://fanera-osb.ru/fanera/laminirovannaya/9mm-2500x1250mm-sort-1-1-setka/ | 18.3 кг | Ламинированная | 2500 мм | +0,4 -0,6 мм | 23 дБ | Фанера | 44 | 7000 МПа | обработаны краской | 0,028 куб.м. | 650 кг/куб.м. | 3,13 кв.м. | рифленая (сетка) | 25 МПа | Сорт 1/1 сетка | береза | 0.15 Вт/(м⋅К) |  | 9 мм | Да | 2500*1250 мм | 1000 мм
0 | Фанера облицованная HPL 15мм 2400*1200мм 1040-Зеленый Грин | 11100 | 11 100 | https://fanera-osb.ru/fanera/oblitsovannaya_hpl/15mm-2440x1220mm_1040_zelenyy_grin/ | 31.0 кг | Фанера HPL | 2400 мм |  |  | Фанера |  |  |  | 0,043 куб.м. |  | 2,88 кв.м. |  |  | не указан | береза |  |  | 15 мм |  | 2400*1200 мм | 1200 мм
0 | Фанера ламинированная 12мм 2440х1220мм сорт 1/1 сетка | 2683 | 2 683 | https://fanera-osb.ru/fanera/laminirovannaya/12mm-2440x1220mm-sort-1-1-setka/ | 23.2 кг | Ламинированная | 2440 мм | +0,5 -0,7 мм | 23 дБ | Фанера | 33 | 7000 МПа | обработаны краской | 0,036 куб.м. | 650 кг/куб.м. | 2,98 кв.м. | рифленая (сетка) | 25 МПа | Сорт 1/1 сетка | береза | 0.15 Вт/(м⋅К) |  | 12 мм | Да | 2440*1220 мм | 1000 мм
0 | Фанера облицованная HPL 21мм 2400х1200мм 1015-Черный | 11150 | 11 150 | https://fanera-osb.ru/fanera/oblitsovannaya_hpl/21mm-2440x1220mm_1015_chernyy/ | 41.0 кг | Фанера HPL | 2400 мм |  |  | Фанера |  |  |  | 0,060 куб.м. |  | 2,88 кв.м. |  |  | не указан | береза |  |  | 21 мм |  | 2400*1200 мм | 1200 мм
0 | Фанера ламинированная 6мм 3000х1500мм сорт 1/1 сетка | 2789 | 2 789 | https://fanera-osb.ru/fanera/laminirovannaya/6mm-3000x1500mm-sort-1-1-setka/ | 17.6 кг | Ламинированная | 3000 мм | +0,4 -0,5 мм | 23 дБ | Фанера | 65 | 7000 МПа | обработаны краской | 0,027 куб.м. | 650 кг/куб.м. | 4,50 кв.м. | рифленая (сетка) | 25 МПа | Сорт 1/1 сетка | береза | 0.15 Вт/(м⋅К) |  | 6 мм | Да | 3000*1500 мм | 1000 мм
0 | Фанера ламинированная 18мм 3000х1500мм сорт 1/1 сетка | 5538 | 5 538 | https://fanera-osb.ru/fanera/laminirovannaya/18mm-3000x1500mm-sort-1-1-setka/ | 59.9 кг | Ламинированная | 3000 мм | +0,7 -0,9 мм | 23 дБ | Фанера | 22 | 7000 МПа | обработаны краской | 0,081 куб.м. | 650 кг/куб.м. | 4,50 кв.м. | рифленая (сетка) | 25 МПа | Сорт 1/1 сетка | береза | 0.15 Вт/(м⋅К) |  | 18 мм | Да | 3000*1500 мм | 1500 мм
0 | Фанера ламинированная 18мм 2440х1220мм сорт 1/1 гладкая | 2596 | 2 596 | https://fanera-osb.ru/fanera/laminirovannaya/18mm-2440x1220mm-sort-1-1-gladkaya/ | 34.0 кг | Ламинированная | 2440 мм | +0,7 -0,9 мм | 23 дБ | Фанера | 22 | 7000 МПа | обработаны краской | 0,054 куб.м. | 650 кг/куб.м. | 2,98 кв.м. | гладкая | 25 МПа | Сорт 1/1 гладкая | береза | 0.15 Вт/(м⋅К) |  | 18 мм |  | 2440*1220 мм | 1000 мм